## 瓶子通知单
南 通 高 强 包 装 有 限 公 司
瓶（桶）生产通知单
产品名称： | 500ML 阻隔瓶 | 500ML-001 | 生产编号： |  | p25082701 |  | 开单日期： | 2025-08-27
订单数量： | 4100 |  | 生产机台： |  | B4 |  | 交货日期：
库存数量： |  |  | 操 作 工： |  |  |  | 预计完成日期：
需生产数量： | 4100 |  | 标签颜色： |  | 红色
包装要求： | 托盘 |  |  |  | 备注：
产品注意点：
一：①注意瓶、桶底部漏；②注意瓶、桶内部不得有异物；③注意瓶、桶口有不齐的要及时处理；④生产有颜色的瓶、桶，要注意色差；
⑤瓶、桶不能有油污或者变形；⑥注意瓶子内吸；⑦注意桶身、瓶身要平整
二：①吹瓶机注意底部有洞；②吹瓶机底部未吹起来；③注意吹好的瓶子有没有凹现下去的；
三：①所有型号均不可混装；②所有装托盘的要求，打包整齐、美观。（打包好的成品不得私自手随便抠看质量)
产品LOGO：
产品标准要求尺寸 |  | 标准 | 首检机修/质检确认签字 | 末检机修/质检确认签字 | 产品标准要求尺寸 |  | 标准 | 首检机修/质检确认签字 | 末检机修/质检确认签字
螺纹外径： |  |  |  |  | 生产周期：
瓶口高度： |  |  |  |  | 口模：
瓶身直径： |  |  |  |  | 危包月份： |  | 待办25.12
最小壁厚： |  |  |  |  | U N 编码： |  | 1H1/Y1.4/100 /25 CN/C232200
对称壁厚比： |  | ≤1.3 |  |  | 克 重： |  | 65G
跌落性能： |  | 1.2米 底部三次侧摔两次 不破 |  |  | 瓶身颜色： |  | 白
刮口堵头尺寸： |  |  |  |  | 瓶底材质： |  | COEX
2026-03-03 | 001金陵 | 0303苏豪中天26B19U035-5（於） | 500ML 阻隔瓶 | 500ML-001 | 白 | 白瓶白盖，带防盗圈，白盖带刀口，带UN，需要收缩膜，69G/L精噁唑禾草灵水乳剂 | 65G | 待办25.12 | 1140
2026-02-12 | 001金陵 | 0212南京溢农26T0304（谭） | 500ML 阻隔瓶 | 500ML-001 | 白 | 白瓶绿盖，带防盗圈，带量杯，50G/L双草醚+150G/L氰氟草酯OD | 65G | 待办25.12 | 23000
2026-02-12 | 001金陵 | 0212中江海进SC26CJ05316（於） | 500ML 阻隔瓶 | 500ML-001 | 白 | 白瓶绿盖，带防盗圈，带量杯，LOGO绿盖，大树标如图，带UN，需要收缩膜，35G/L精喹禾灵+35G/L甲氧咪草烟乳油 | 65G | 待办25.12 | 7030
2026-03-02 | A40 浙江新安 | Q/B WIE HT PW-00263-2026 | 500ML 阻隔瓶 | 500ML-001 | 白 | 白瓶白盖，瓶重65G，装袋120/袋-上海进仓 | 65G | 生产25.12 | 2000
2026-02-09 | 035江苏莱科 | GQLK035-020907（周） | 500ML 阻隔瓶 | 500ML-001 | 白 | 白瓶白盖，办商检 | 65G | 待办25.12 | 1005
技术主管审核： |  | 生产主管审核： |  |  | 当班机修签字： |  | 质检首件确认签字：
注意：①从24年5月30日开始，1L-005和1L-014 不能单用5502做，要配比一部分5401做，占比三分之一； ②标签颜色标准，普通PE用白色标签，普通阻隔用红色标签，带标PE用绿色标签，带标阻隔用黄色标签；
③5升桶若带液位线的话宽度控制在6-7mm
④螺纹外径、瓶口高度尺寸±0.2mm

## 桶通知单1
南 通 高 强 包 装 有 限 公 司
瓶（桶）生产通知单
产品名称： | 1L PE瓶 | 1L-002（带标） | 生产编号： |  | p26031228 |  | 开单日期： | 2026-03-12
订单数量： | 712800 |  | 生产机台： |  | B5 |  | 交货日期：
库存数量： | . |  | 操 作 工： |  | . |  | 结束日期：
需生产数量： | 712800 |  | 标签颜色： |  | 绿色
包装要求： |  |  | 色母数量： |  |  |  | 防盗齿外径：
原料配方% | 5401 | 5201 | 5502 |  | 备用料 |  | 粉碎料 |  | 色母
| % | 15% | 45% |  | % |  | 38.2% |  | 1.8%
产品注意点：
一：①注意瓶、桶底部漏；②注意瓶、桶内部不得有异物；③注意瓶、桶口有不齐的要及时处理；④生产有颜色的瓶、桶，要注意色差；
⑤瓶、桶不能有油污或者变形；⑥注意瓶子内吸；⑦注意桶身、瓶身要平整 8 B区C区 PE固定5201 15% 阻隔固定5201 30% 本色没有色母 9 圆融和诺恩的订单不使用造粒料生产单备注
二：①吹瓶机注意底部有洞；②吹瓶机底部未吹起来；③注意吹好的瓶子有没有凹现下去的；
三：①所有型号均不可混装；②所有装托盘的要求，打包整齐、美观。（打包好的成品不得私自手随便抠看质量)
产品LOGO： | 瓶颈刻：valency
产品标准要求尺寸 |  | 标准 | 首检机修确认签字 | 首检质检确认签字 | 产品标准要求尺寸 |  | 标准 | 末检机修确认签字 | 末检质检确认签字
螺纹外径： |  |  |  |  | 生产周期：
瓶口高度： |  |  |  |  | 口模：
瓶身直径： |  |  |  |  | 危包月份： |  | 不带UN
最小壁厚： |  |  |  |  | U N 编码： |  | 不带UN
对称壁厚比： |  | ≤1.3 |  |  | 克 重： |  | 90G
跌落性能： |  | 1.2米 底部三次侧摔两次 不破 |  |  | 瓶身颜色： |  | 半透明
刮口堵头尺寸： |  |  |  |  | 瓶底材质： |  | HDPE
2025-12-31 | 001金陵 | 1231沐农MN20251223C（於） | 1L PE瓶 | 1L-002（带标） |  | 半透明 | 半透明蓝盖，LOGO蓝盖带刀口，LOGO半透明白瓶，盖和瓶颈刻：valency ，不带UN，需要收缩膜，500G/L24D胺盐水剂 总订单712800 | 90G | 不带UN | 712800
注意：①从24年5月30日开始，1L-005和1L-014 不能单用5502做，要配比一部分5401做，占比三分之一； ②标签颜色标准，普通PE用白色标签，普通阻隔用红色标签，带标PE用绿色标签，带标阻隔用黄色标签；
③5升桶若带液位线的话宽度控制在6-7mm
④螺纹外径、瓶口高度尺寸±0.2mm

## 标志
5L-201(带标）瓶肩
5L-201(带标）桶底
3H1/Y1.4/100 /24 CN/C232200

## Sheet1
1H1/Y1.4/100 /24 CN/C232200

## Sheet3
8.27